## Sheet1
보고서
담당자 | 홍길동 |  |  | 일자 | 2024-07-25
탄소섬유 원사 인장 특성 평가 예제
실험명 | 탄소섬유 원사 인장 특정 평가 | 목적 | 권취 장력 변화가 인장 특성에 미치는 정량적 영향 규명 및 최적 범위 도출
1. 실험 배경 및 개요 탄소섬유는 고강도·경량이라는 특성 덕분에 항공우주, 수소 고압용기, 전기차용 모노코크 차체 등 미래 모빌리티 핵심 소재로 각광받고 있습니다. 본 연구소는 20 여 년간 축적한 PAN(Poly-Acrylonitrile) 기반 탄소섬유 제조 노하우를 바탕으로, T800 급(인장강도 5 GPa 내외) 프리미엄 원사 제품군을 자체 공정으로 양산-검증해 왔습니다. 그러나 탄소섬유의 기계적 성능은 전구체 품질 외에도 권취(卷取) 장력, 열처리 프로파일, 필라멘트 간 정렬도 같은 공정 파라미터에 크게 좌우됩니다. 특히 권취 장력은 1. 필라멘트 직선성을 높여 치밀한 결정 구조를 형성시키는 긍정적 효과와, 2. 과도 시 내부 미세 결함을 유발해 성능을 저하시키는 부정적 효과가 공존합니다. 이에 본 연구는 “권취 장력 최적화” 를 통해 인장 특성(강도·탄성율·신율) 을 극대화하고, 공정 창(window) 내 품질 일관성 확보 지침을 제시하고자 합니다. 동일 전구체·열처리 조건에서 권취 장력만 단계적으로 변화시켜 실험을 설계하였으며, 결과를 토대로 공정 – 물성 상관성을 정량 분석합니다.
2. 시료 및 공정 조건 공통 조건 : 전구체 batch #A23-0715, 산화 280 °C 3 h → 1차 탄화 1,200 °C 1 h → 후열처리 1,450 °C 2 h, 라인 속도 8 m/min. (시료 정보 및 제조조건, 인장 실험 설정 시트 참조)
3. 데이터 해석 • 강도 향상 구간 : 100 g → 150 g로 상승 시 +2.7 % 강도 개선(섬유 직선성 향상). • 임계 장력 초과 : 200 g 조건에서 미세 균열·볼링(bowling) 발생 가능성으로 강도 –4.4 %. • 탄성율 안정성 : 240–244 GPa 범위로 장력 의존성 미미(±1 %). • 신율 감소 : 장력 증가에 따른 결정도 상승으로 연신율 소폭 하락.
5. 고찰 1. 공정 변수 영향성 • 적정 장력(≈ 150 g)은 필라멘트 간 간극 축소와 크리스탈라이즈드 영역 증가를 동반하여 강도를 향상시킴. • 반면 200 g은 과응력으로 표면 미세결함 및 내부 보이드를 유발, 오히려 기계적 성능이 저하. 2. 실용적 시사점 • 현행 라인(8 m/min)에서는 140 ~ 160 g 구간이 강도-생산성-장비 편차를 모두 만족하는 Sweet Spot. • 추후 대용량 24 K 원사 확대 시, 동일 장력 조건이 적합한지 추가 검증 필요.
6. 결론 • 권취 장력 150 g 조건이 T800 급 탄소섬유 원사의 인장 특성을 최적화. • 과도한 장력(≥ 200 g)은 구조적 손상을 초래하여 강도·신율 모두 악화. • 공정 가이드 : “라인 속도 8 m/min 기준, 권취 장력 140 ~ 160 g 유지”를 권고.